## List1
Obj.číslo: | 21366000
Mipa Spritzspachtel Spray
Mipa Stříkací tmel sprej 400 ml
Mipa Spritzspachtel Spray
Revize 12/2021
Mipa Spritzspachtel Spray- je silnovrstvý produkt, pro snadné a dokonalé vyplnění a zakrytí drobných nerovností, škrábanců, stop po broušení a podobně na srovnaných plochách. Poskytuje hladký povrch pro lakování. Může se přelakovat barvami na bázi rozpouštědel a na WBS bázi 1K a 2K vrchními laky. Možno nanášet ve více vrstvách, vysoká plnivost. Vynikající přilnavost, krátké schnutí, dobrá brousitelnost, dobrá pevnost, možno nanášet v silných vrstvách. Dobrá přilnavost na broušené tmelené plochy, ocelové povrchy a pozinkované podklady. Není vhodné pro hliník. Není vhodné pro 1K povrchy na syntetické podklady. Zakázané následné tmelení polyesterovými tmely. Sprej je vybaven nastavitelnou tryskou pro široký rozsah aplikací. Obchodník přijímá odpovědnost za finální produkt!
Pozor: |  |  | Pozor nádobka je pod tlakem !
Technické údaje:
Barva: |  |  | šedá mat
Specifická hustota: |  |  | 0,851 g/cm³ (DIN 53217)
Viskozita:
Obsah VOC:
Maximální obsah VOC dle vyhlášky, kategorie B/e : 840 g/l (2007)
Obsah VOC v přípravku: |  |  | 693,0 g/l | Obsah VOC v aplikační směsi:
Konzistence: |  | Aerosol
Příprava: |  | Před použitím důkladně promíchat
Odvětrání: |  | 2 - 3 min
Schnutí: |  | Proti prachu 20˚C |  | Na dotyk 20˚C | Brousitelný 20˚C
|  | 5 - 10 min. |  | po cca. 20min. | po cca. 40min.
Broušení za sucha |  |  | Brusný papír P 400 - P 600
Broušení za mokra |  |  | Brusný papír P 600 - P 1000
Zpracování:
Podklad musí být čistý, suchý, odmaštěný a rozbroušený. Sprejovou dózu je nutné před použitím dokonale promíchat (protřepat) cca 3 minuty. Aplikujte ze vzdálenosti 10 - 15 cm od lakované plochy. Nanášejte v několika slabých vrstvách 2 - 3 vrstvy (tloušťka suché vrstvy 80 - 90µm) , mezi vrstvami nechte důkladně odvětrat. Přebroušení materiálu lze provádět jak za sucha tak i pod vodou. Po dokončení nástřiku obraťte dózu dnem vzhůru a trysku naprázdno prostříkněte - zabráníte tak zaschnutí materiálu v trysce ventilu.
Podmínky pro zpracování: |  |  | Od +10˚C a do 80% vzdušné vlhkosti.
Příprava podkladu:
Ocel: |  | Odmastěte s Mipa Siliconentferner
Přebrousit s P120
Odmastěte s Mipa Siliconentferner
Hliník, pozink: |  | (pásové zinkování / průběžné žárové zinkování) a galvanické zinkování.
Odmastěte s Mipa Siliconentferner
Přebrousit s P220
Odmastěte s Mipa Siliconentferner
Pozink: |  | (kusové zinkování / přerušované žárové zinkování)
Smíchejte Mipa Zinkreiniger 1 : 1 s vodou
Důkladně přebruste s namíchanou směsí a brusnou rohoží do matného povrchu
Kovově šedou suspenzinechte přibližně 10 min. reagovat
Znovu přebruste
Poté povrch důkladně opláchněte vodou a nechte uschnout.
GFK: |  | Před lakováním zahřejte díly při teplotě 60 °C po dobu 60 minut
Odmastěte s Mipa Kunststoffreiniger nebo Mipa Silikonentferner
Přebruste P240 - P320
Znovu odmastěte s Mipa Kunststoffreiniger nebo Mipa Silikonentferner
Nechte díly důkladně vyschnout
Doporučeno pro neutralizaci elektrostatického náboje: Ofoukejte povrch pomocí ionizační pistole MP X-ION, která čistí a neutralizuje v jednom kroku, snižuje množství prachu během lakování. Zabraňuje také nesourodosti pigmentů při přelakování metalickými/efektními základními barvami.
POZOR: Uvolňovací prostředky musí být zcela odstraněny! Po dokončení výše uvedené předúpravy doporučujeme provést zkoušku smáčení vodou. Pokud voda silně perlí, opakujte předúpravu.
Lak: |  | Neporušený, životaschopný starý lak, tovární lak:
Odmastěte s Mipa Siliconentferner
Přebruste P320
Odmastěte s Mipa Siliconentferner
Kataforéza (KTL): |  | Odmastěte s Mipa Siliconentferner
Přebruste s Mipa Softpad Superfine nebo s P 320
Odmastěte s Mipa Siliconentferner
Bezpečnostní upozornění:
Při práci nekuřte, nejezte a nepijte. Uchovávejte mimo dosah dětí.Při práci používejte vhodné osobní ochranné prostředky. Další bezpečnostní pokyny: viz Bezpečnostní list.
Skladování:
Skladovat v suchu, chránit před mrazem. Nevystavujte slunečnímu záření a teplotám nad 50˚C
Skladovatelnost v dobře utěsněných nádobách v chladu a suché místnosti 2 roky.
Likvidace obalů:
Likvidace obalů je zajištěna ve spolupráci s firmou EKO-KOM. Obaly k likvidaci čisté a zcela vyprázdněné. Z plastových obalů je nutné odstranit kovové části.
Tento technický list slouží jako informace! Uvedené údaje odpovídají našim znalostem o stavu techniky a jsou závislé na dlouholetých zkušenostech při výrobě produktu.

## Sestava kompatibility
Sestava kompatibility pro TL 216011x00 Mipa Winner Spray 400ml.xls
Spustit: 29.7.2014 12:03
Následující funkce sešitu nejsou podporovány dřívějšími verzemi aplikace Excel. V případě otevření sešitu v dřívější verzi aplikace Excel nebo v případě uložení sešitu v dřívějším formátu souborů může dojít ke ztrátě nebo omezení uvedených funkcí.
Nevýznamná ztráta věrnosti | Počet výskytů | Verze
Některé buňky nebo styly tohoto sešitu obsahují formátování, které není ve vybraném formátu souborů podporováno. Tyto formáty budou převedeny na nejbližší odpovídající formát, který je k dispozici. | https://www.facebook.com/groups/cuchat/ | Excel 97–2003